## TABLEAU LABO
Bilan diagnostic chaussée
Informatif
N° Opération | ATD | Date Diagnostic | Contrôleur/CERD | RD | Pr |  | Traversée d'Agglo | Support | Trafic estimé labo (T5- à T1) | [10 empty] | 1 = faible, 2=moyen, 5=important | [7 empty] | Projet BDM | Rabotage | Travaux purges | Reprofilage/Renforcement | N | N+1 | Note PROFIL /10 | Note SURFACE /10 | Note STRUCTURE /10 | Coefficient |  |  | Note Dégradation /80
[37 empty] | 1.5 | 2.5 | 4
[20 empty] | Profil |  | Surface |  | Structure | [12 empty] | Note PROFIL pondérée | Note SURFACE pondérée | Note STRUCTURE pondérée
[5 empty] | Début | Fin |  |  |  | Dévers,voie bombée | Ondulation | Orniérage,déformation | Affaissement de rives | Tassement, affaissement,flache | Fissures longitudinales/transversales (avec ou sans présence de PATA/pontage) | Faïençage (avec ou sans présence de PATA) | Arrachement,pelade,plumage,nid de poule | Ressuage/Glaçage | Revêtement usé | Surface concernée (sur 5) | Etat de dégradation (sur 5) | Surface concernée (sur 5) | Etat de dégradation (sur 5) | Surface concernée (sur 5) | Etat de dégradation (sur 5) | NOTE LABO SI DÉFLEXION (sur 5) | Observations / Autres |  |  |  |  | Couche de roulement
166 | SE | 2011-09-14 | LE RAY | 183 | 16+100 | 16+000 |  | BB | T3+ |  |  | X |  |  | X | X |  |  |  | 1 | 1 | 2 | 2 | 1 |  | 1 |  |  | X |  |  |  |  | 2 | 4 | 2 | 0.3 | 1 | 0.8 | 21
| SO | 2012-01-10 | JAGLIN | 152 | 14+500 | 15+500 |  | ECF | T3- | [6 empty] | X | X |  |  |  |  | 2 | 1 | 1 |  | 1 |  |  | X | 10 GB2 0/14 |  | 6 BBSG3 0/10 |  | 0 | 3 | 2 | 0 | 0.75 | 0.8 | 15.5
| SO | 2012-01-10 | JAGLIN | 306 | 11+000 | 12+000 |  | ECF | T3- | [5 empty] | X | X | X |  |  |  |  | 5 | 2 | 1 |  | 2 | support hétérogène |  | X | 10 GB2 0/14 |  | 6 BBSG3 0/10 |  | 0 | 7 | 3 | 0 | 1.75 | 1.2 | 29.5
207 | SE | 2012-01-12 | MAZE | 779 | 2+820 | 3+600 |  | BB | T2 |  |  |  |  | X | X | X |  |  | X | 1 | 1 | 2 | 5 | 2 |  | 2 | largeur de voie faible (S3) |  | X | 10 GB3 0/14 (S3) | 6 BBSG3 0/10 (S2) | 6 BBSG3 0/10 (s1+s2+s3) |  | 2 | 7 | 4 | 0.3 | 1.75 | 1.6 | 36.5
| SO | 2012-01-17 | GUILLEMOT | 781 | 43+700 | 44+000 | X | BB | T3- | [16 empty] | 0 | purges réalisées au niveau des parterres de fleurs | [6 empty] | 0 | 0 | 0 | 0 | 0 | 0 | 0
| SO | 2012-01-17 | GUILLEMOT | 186 | 11+900 | 12+800 |  | BB | T3- | [5 empty] | X | X |  |  |  | 2 | 2 | 2 | 5 | 1 |  | 2 | surface hétérogène |  | X | 6 BBSG 0/10 |  | 6 BBSG3 0/10 |  | 4 | 7 | 3 | 0.6 | 1.75 | 1.2 | 35.5
143 | SE | 2012-01-19 | LUCAS | 34 | 15+500 | 17+300 |  | ECF | T3+ | [5 empty] | X |  | X |  |  |  |  | 5 | 2 |  |  | 1 |  | ? |  |  |  | 6 BBSG3 0/10 si BDM ou 4 BBM 0/10 |  | 0 | 7 | 1 | 0 | 1.75 | 0.4 | 21.5
157 | SE | 2012-01-19 | LUCAS | 34 E | 1+020 | 1+400 |  | ECF | T3- | [6 empty] | X | X | X |  |  |  | 5 | 2 | 2 |  | 1 |  | ? |  |  |  | 6 BBSG3 0/10 si BDM ou 4 BBM 0/10 |  | 0 | 7 | 3 | 0 | 1.75 | 1.2 | 29.5
| SE | 2012-01-19 | LUCAS | 192 | 1+300 | 1+800 |  | BB | T4 |  |  |  | X | X | X | X |  |  |  | 2 | 5 | 2 | 5 | 2 |  | 5 | concerne surtout la rive gauche |  | X | CDF? + 2x20 GNT B |  | 6 BBSG2 0/10 | ES | 7 | 7 | 7 | 1.05 | 1.75 | 2.8 | 56
205 | SE | 2012-01-19 | LUCAS | 34 E | 0+300 | 1+000 |  | ECF | T3- | [6 empty] | X | X | X |  |  |  | 5 | 2 | 2 |  | 1 |  | ? |  |  |  | 6 BBSG3 0/10 si BDM ou 4 BBM 0/10 |  | 0 | 7 | 3 | 0 | 1.75 | 1.2 | 29.5
| NE | 2012-01-24 | ROBILLARD | 773 | 26+600 | 30+100 |  | BB et ECF | T2 | [5 empty] | X | X |  | X |  |  |  | 2 | 2 | 1 |  | 1 |  |  | X | 6 ou 9 BBSG 0/10 (S1) |  | 6 BBSG3 0/10 (S2) |  | 0 | 4 | 2 | 0 | 1 | 0.8 | 18
| NE | 2012-01-24 | ROBILLARD | 149 | 12+000 | 15+900 |  | BB | T4 | [5 empty] | X | X | [5 empty] | 2 | 2 | 2 |  | 2 |  |  | X | 6 BBSG 0/10 ou 9 GB3 0/14 |  |  | ES | 0 | 4 | 4 | 0 | 1 | 1.6 | 26
| SO | 2012-01-31 | CHOISEAU | 765 | 85+100 | 85+300 |  | BB | T3- |  |  |  | X |  | X | X |  |  |  | 1 | 2 | 1 | 1 | 1 |  | 5 | rive gauche dégradée (tranchée) |  | X | 8 GB2 0/14 |  | 6 BBSG3 0/10 |  | 3 | 2 | 6 | 0.45 | 0.5 | 2.4 | 33.5
| SO | 2012-01-31 | CHOISEAU | 724 | 93+900 | 94+500 |  | BB | T3+ |  | X |  |  |  | X | X |  |  |  | 1 | 2 | 2 | 5 | 1 |  | 2 | surface hétérogène |  | X |  |  | 6 BBSG3 0/10 |  | 3 | 7 | 3 | 0.45 | 1.75 | 1.2 | 34
| SE | 2012-02-07 | RONDOUIN | 195 | 10+700 | 11+300 |  | BB | T5+ |  |  |  | X |  | X |  |  |  |  | 1 | 1 |  |  | 1 |  | 1 | tranchée |  | x | 6 BBSG2 0/10 |  | 6 BBSG2 0/10 | ES- BBSG | 2 | 0 | 2 | 0.3 | 0 | 0.8 | 11
| SE | 2012-02-07 | RONDOUIN | 195 | 11+300 | 12+900 |  | ECF | T4 |  |  |  | X |  | X | X |  |  |  | 2 | 1 | 1 | 2 | 1 |  | 2 | tranchée |  | x | 6 BBSG2 0/10 | 6 BBSG2 0/10 sur une partie |  | BBSG | 3 | 3 | 3 | 0.45 | 0.75 | 1.2 | 24
| SO | 2012-02-23 | GUILLOU | 19 | 8+850 | 11+450 |  | ECF | T3- |  |  |  | X |  | X | X | X |  |  | 1 | 1 | 2 | 1 | 1 |  | 2 |  |  | X | 6 BBSG2 0/10 |  | 6 BBSG2 0/10 |  | 2 | 3 | 3 | 0.3 | 0.75 | 1.2 | 22.5
| SO | 2012-02-23 | GUILLOU | 19 | 8+000 | 8+850 | X | BB | T3- | [6 empty] | X | [5 empty] | 1 | 5 | 1 |  | 2 | traversée bourg Mériadec |  | X | 6 BBSG2 0/10 |  | 6 BBSG2 0/10 |  | 0 | 6 | 3 | 0 | 1.5 | 1.2 | 27
| NO | 2012-02-28 | QUENTIN | 197 | 4+750 | 5+750 | X | ESU-BB | T4 |  |  |  |  | X | X | X |  |  |  | 1 | 2 | 2 | 2 | 1 |  | 2 | traversée bourg GUENIN |  | X | 15 mini GNT B |  | 5 BBSG2 0/10 |  | 3 | 4 | 3 | 0.45 | 1 | 1.2 | 26.5
| SE | 2012-03-06 | MAZE | 115 | 6+600 | 7+200 |  | ESU-BB | T4 |  |  |  | X | X | X | X |  | X |  | 2 | 2 | 2 | 2 | 2 |  | 2 | [5 empty] | 6 BBSG2 0/10 |  | 4 | 4 | 4 | 0.6 | 1 | 1.6 | 32
| SE | 2012-03-06 | MAZE | 183 | 0+000 | 0+450 | X | ESU | T5+ |  |  | X |  | X | X | X | X | X |  | 1 | 2 | 2 | 5 | 2 |  | 5 | agglo ELVEN |  | X |  |  | 5 BBSG2 0/10 |  | 3 | 7 | 7 | 0.45 | 1.75 | 2.8 | 50
| NO | 2012-03-08 | PHILIPPE | 27 | 3+200 | 12+000 |  | BBTM | T3+ | [5 empty] | X |  | X |  | X |  |  | 5 | 5 |  |  | 1 | Projet rectification virages (6+5 au 8+0) | ? |  |  |  | ESU ou ECF ou BBTM |  | 0 | 10 | 1 | 0 | 2.5 | 0.4 | 29
| SE | 2012-03-09 | LE RAY | 135bis | Gir. Kermelin |  |  | BB | T2 | [5 empty] | X | X |  |  | X | 1 | 1 | 1 | 2 | 1 |  | 2 |  |  | X | 6 BBSG3 0/10 |  | 6 BBSG3 0/10 liant modifié |  | 2 | 3 | 3 | 0.3 | 0.75 | 1.2 | 22.5
| SE | 2012-03-09 | LE RAY | 135bis | 1+600 | 2+800 |  | BB | T2 | [5 empty] | X | X |  |  | X |  |  | 5 | 5 |  |  | 1 | [5 empty] | 4 BBMA 0/10 |  | 0 | 10 | 1 | 0 | 2.5 | 0.4 | 29
| NO | 2012-03-15 | CHALARD | 768A | 2+500 | 3+300 | X | Coulis | T2 | [5 empty] | X | X | X |  |  | 1 | 1 | 2 | 2 | 1 |  | 2 | [5 empty] | 6 BBSG |  | 2 | 4 | 3 | 0.3 | 1 | 1.2 | 25
| NO | 2012-03-15 | CHALARD | 179 | 36+400 | 37+200 | X | ECF | T2 |  |  |  |  | X | X | X |  |  | X | 1 | 1 | 2 | 2 | 2 |  | 5 |  |  | X | 6 BBSG (34+400 à 700) |  | 8 BBSG 0/14 |  | 2 | 4 | 7 | 0.3 | 1 | 2.8 | 41
| SO | 2012-03-28 | CHOISEAU | 164 | 0+000 | 1+500 | X | ECF/BB | T3+ |  |  |  | X |  | X |  | X |  |  | 1 | 1 | 1 | 2 | 1 |  | 1 |  |  |  | 6 BBSG2 (Pr 1+300) | GB2 (Pr 0+300) | 4 BBM / ESU (+450 à 1+500) |  | 2 | 3 | 2 | 0.3 | 0.75 | 0.8 | 18.5
141 | SO | 2012-04-06 | GUILLEMOT | 768 | 1+600 | 3+370 |  | BB | T3+ | [5 empty] | X | [6 empty] | 1 | 1 |  |  |  | RAS | [6 empty] | 0 | 2 | 0 | 0 | 0.5 | 0 | 5
165 | SE | 2012-04-06 | LE RAY | 135bis | 2+800 | 4+386 |  | BB | T2 | [5 empty] | X | X |  |  | X |  |  | 2 | 2 | [10 empty] | 0 | 4 | 0 | 0 | 1 | 0 | 10
136 | SO | 2012-04-06 | GUILLOU | 17 | 5+700 | 6+000 |  | BB | T3- | [5 empty] | X | X | X |  | X |  |  | 2 | 2 | 1 | 1 | [8 empty] | 0 | 4 | 2 | 0 | 1 | 0.8 | 18
165 | SE | 2012-04-06 | LE RAY | 135bis | Gir. Catric |  |  | BB | T2 |  |  | X |  |  | X |  |  |  | X | 1 | 1 | 2 | 1 | 1 | 1 | [8 empty] | 2 | 3 | 2 | 0.3 | 0.75 | 0.8 | 18.5
138 | SO | 2012-04-06 | GUILLOU | 120 | 3+000 | 4+294 |  | BB | T5+ |  |  | X | X |  | X | X | X |  |  | 2 | 2 | 1 | 2 | 2 | 2 | [8 empty] | 4 | 3 | 4 | 0.6 | 0.75 | 1.6 | 29.5
134 | SO | 2012-04-06 | GUILLEMOT | 768 | 20+960 | 23+700 |  | BB | T2 | [5 empty] | X | X | X |  | X | 1 | 1 | 2 | 2 | 2 |  | 5 | [7 empty] | 2 | 4 | 7 | 0.3 | 1 | 2.8 | 41
137 | SO | 2012-04-06 | GUILLOU | 120E | 0+000? | 0+510? | X | ESU | T3- | [5 empty] | X | X | X |  | X | 2 | 1 | 5 | 5 | 5 | 2 |  | A voir avec le contrôleur, si on réalise des déflexions pour affiner | [6 empty] | 3 | 10 | 7 | 0.45 | 2.5 | 2.8 | 57.5
130 | SO | 2012-04-23 | JAGLIN | 26 | 8+000 | 11+582 |  | ESU | T3- | [5 empty] | X |  | X |  |  |  |  | 1 | 1 |  |  | 0 | [7 empty] | 0 | 2 | 0 | 0 | 0.5 | 0 | 5
129 | SO | 2012-04-23 | JAGLIN | 306 | 3+886 | 4+800 | X | BB | T3- | [5 empty] | X | [6 empty] | 1 | 1 | 1 |  | 1 | A voir avec le contrôleur, si on réalise des déflexions pour affiner | [6 empty] | 0 | 2 | 2 | 0 | 0.5 | 0.8 | 13
125 | SO | 2012-04-23 | JAGLIN | 162E | 1+100 | 3+180 |  | BB | T3- |  | X |  |  |  | X |  | X |  |  | 1 | 1 | 2 | 2 | 1 | 1 | [8 empty] | 2 | 4 | 2 | 0.3 | 1 | 0.8 | 21
113 | SO | 2012-04-23 | JAGLIN | 765 | 96+160 | 97+460 |  | ECF | T3- | [5 empty] | X | X | X |  |  |  |  | 2 | 2 | 2 |  | 1 |  | X | [5 empty] | 0 | 4 | 3 | 0 | 1 | 1.2 | 22
123 | SO | 2012-04-23 | CHOISEAU | 781 | 5+300 | 7+100 |  | ECF | T3+ | [5 empty] | X | X |  |  |  | 1 | 1 | 2 | 2 | 2 | 2 |  | A voir avec le contrôleur, si on réalise des déflexions pour affiner | [6 empty] | 2 | 4 | 4 | 0.3 | 1 | 1.6 | 29
109 | SO | 2012-04-23 | JAGLIN | 152 | 1+040 | 2+470 |  | BB | T3- | [5 empty] | X | X |  |  | X |  |  | 5 | 2 | 1 | 2 | [8 empty] | 0 | 7 | 3 | 0 | 1.75 | 1.2 | 29.5
124 | SO | 2012-04-23 | CHOISEAU | 9 | 1+000 | 4+500 |  | ECF | T3- |  |  | X |  | X | X | X | X | X |  | 5 | 2 | 2 | 2 | 1 |  | 2 | [7 empty] | 7 | 4 | 3 | 1.05 | 1 | 1.2 | 32.5
128 | SO | 2012-04-23 | JAGLIN | 113 | 0+210 | 2+740 |  | ECF | T5+ | X |  |  | X |  | X | X | X |  |  | 2 | 5 | 5 | 5 | 2 | 5 | [5 empty] | BB/GE |  | ESU | 7 | 10 | 7 | 1.05 | 2.5 | 2.8 | 63.5
26 | NO | 2012-04-25 | PHILIPPE | 50 | 1+000 | 3+000 |  | ECF | T3- | [5 empty] | X |  | X |  |  |  |  | 1 | 2 | [10 empty] | 0 | 3 | 0 | 0 | 0.75 | 0 | 7.5
13 | NO | 2012-04-25 | QUENTIN | 159 | 11+1125 | 15+230 |  | ESU | T5- |  | X |  |  |  | X |  |  |  |  | 1 | 1 | 1 | 1 | [10 empty] | 2 | 2 | 0 | 0.3 | 0.5 | 0 | 8
114 | SO | 2012-04-25 | ALLIOU | 2 | 14+884 | 17+850 |  | ESU | T3- |  | X | X | [5 empty] | X |  | 5 | 2 | 5 | 2 |  |  |  | A voir avec le contrôleur, si on réalise des déflexions pour affiner | [6 empty] | 7 | 7 | 0 | 1.05 | 1.75 | 0 | 28
16 | NO | 2012-04-25 | PHILIPPE | 109 | 18+075 | 19+675 |  | ESU | T5- |  | X | X |  | X |  | X | X | X |  | 2 | 2 | 2 | 1 | 1 | 5 | [8 empty] | 4 | 3 | 6 | 0.6 | 0.75 | 2.4 | 37.5
7 | NO | 2012-04-25 | QUENTIN | 3 | 4+800 | 6+200 |  | ECF | T3- | X |  |  | X |  | X |  | X |  |  | 2 | 2 | 2 | 2 | 1 | 5 |  | A voir avec le contrôleur, si on réalise des déflexions pour affiner | [6 empty] | 4 | 4 | 6 | 0.6 | 1 | 2.4 | 40
116 | SO | 2012-04-25 | ALLIOU | 2 | 13+430 | 13+860 |  | ESU | T3- |  |  |  | X | X |  |  |  | X |  | 2 | 2 | 2 | 2 | 1 | 5 | [8 empty] | 4 | 4 | 6 | 0.6 | 1 | 2.4 | 40
18 | NO | 2012-04-25 | PHILIPPE | 187 | 2+400 | 5+800 |  | ESU | T5- |  | X |  | X | X |  | X | X |  |  | 2 | 2 | 2 | 1 | 2 | 5 | [8 empty] | 4 | 3 | 7 | 0.6 | 0.75 | 2.8 | 41.5
| NE | 2012-05-10 | NICOLAS | 1 | 50+048 |  | X | BB | T3+ |  |  |  |  | X | X | X | [5 empty] | 2 | 2 | 2 |  | 5 | [7 empty] | 0 | 4 | 7 | 0 | 1 | 2.8 | 38
217 | NE | 2012-05-15 | GUILLEVIC | 123 | 10+796 | 22+062 |  | ESU | T5- |  | X | X | [5 empty] | X |  | 1 | 1 | [5 empty] | RAS | [6 empty] | 2 | 0 | 0 | 0.3 | 0 | 0 | 3
224 | NE | 2012-05-15 | NICOLAS | 165 | 0+350 | 4+250 |  | ESU | T5- |  |  | X |  |  | X |  |  |  |  | 1 | 1 | [12 empty] | 2 | 0 | 0 | 0.3 | 0 | 0 | 3
225 | NE | 2012-05-15 | NICOLAS | 181 | 13+136 | 18+136 |  | ESU | T5- |  |  | X |  |  |  |  | X | X |  | 1 | 1 | [5 empty] | RAS | [6 empty] | 2 | 0 | 0 | 0.3 | 0 | 0 | 3
233 | NE | 2012-05-15 | NICOLAS | 724 | 46+703 | 51+000 |  | ECF | T4 | [5 empty] | X |  | X |  |  |  |  | 2 | 2 | 1 | 1 | [8 empty] | 0 | 4 | 2 | 0 | 1 | 0.8 | 18
227 | NE | 2012-05-15 | NICOLAS | 182 | 9+795 | 15+097 |  | ESU | T5- |  |  | X | X |  |  |  |  | X |  | 1 | 5 |  |  | 1 | 2 | [8 empty] | 6 | 0 | 3 | 0.9 | 0 | 1.2 | 21
226 | NE | 2012-05-15 | NICOLAS | 123 | 1+055 | 4+730 |  | ESU | T5+ |  |  | X | X |  |  |  | X | X |  | 1 | 5 | 1 | 2 | 1 | 2 | [8 empty] | 6 | 3 | 3 | 0.9 | 0.75 | 1.2 | 28.5
228 | NE | 2012-05-15 | NICOLAS | 2 | 61+754 | 66+1797 | X? | ECF | T3- |  | X |  | X |  | X |  | X |  |  | 1 | 1 | 5 | 2 | 1 | 2 |  | du Pr 63 au 64 repro fait /trafic et dégradation différent suivant sections (61 à 65 /bourg/66 à 67) | [6 empty] | 2 | 7 | 3 | 0.3 | 1.75 | 1.2 | 32.5
229 | NE | 2012-05-15 | NICOLAS | 1 | 51+205 | 53+991 |  | ECF | T3+ |  |  | X | X |  | X | X |  |  |  | 1 | 1 | 2 | 2 | 2 | 5 |  | A voir avec le contrôleur, si on réalise des déflexions pour affiner | [6 empty] | 2 | 4 | 7 | 0.3 | 1 | 2.8 | 41
230 | NE | 2012-05-15 | NICOLAS | 181 | 4+493 | 7+359 |  | BB | T3- |  |  |  | X |  | X | X |  |  |  | 1 | 2 | 2 | 2 | 5 | 2 |  | A voir avec le contrôleur, si on réalise des déflexions pour affiner | [6 empty] | 3 | 4 | 7 | 0.45 | 1 | 2.8 | 42.5
| NO | 2012-05-16 | KERBRAT | 159 | 23+000 |  | X | ESU/ECF | T4 |  |  |  |  | X | X | X | X |  |  | 1 | 1 | 2 | 2 | 1 |  | 5 |  |  |  | 6 BBSG sur tranchée long. | En fonction profil | 6 BBSG |  | 2 | 4 | 6 | 0.3 | 1 | 2.4 | 37
12NO010 | NO | 2012-05-24 | QUENTIN | 767 | 21+660 | 24+850 |  | BB | T1 |  |  | X |  |  | X |  | X |  | X | 1 | 1 | 5 | 2 | 1 |  | 1 | Solution à court terme demandée (futur projet) |  |  | 6 BBSG3 (un flache) | PATA |  |  | 2 | 7 | 2 | 0.3 | 1.75 | 0.8 | 28.5
173 | SE | 2012-05-29 | LUCAS | 765 | 3+590 | 3+825 |  | BB | T3+ |  |  | X | [6 empty] | X | 1 | 1 | 2 | 1 | [5 empty] | X |  |  |  |  | 2 | 3 | 0 | 0.3 | 0.75 | 0 | 10.5
208 | SE | 2012-05-29 | LE GUENNEC | 775 | 43+400 | 43+800 |  | BB | T3+ | [5 empty] | X |  | X |  | X |  |  | 5 | 5 | 1 | 2 |  | Très dégradée en surface |  | X |  |  |  |  | 0 | 10 | 3 | 0 | 2.5 | 1.2 | 37
148 | SE | 2012-05-29 | LE GUENNEC | 5 | 15+000 | 23+000 |  | ESU | T5+ | X |  | X |  |  | X | X |  | X |  | 2 | 2 | 2 | 2 | 1 | 5 | [5 empty] | BB |  |  | 4 | 4 | 6 | 0.6 | 1 | 2.4 | 40
206 | SE | 2012-06-05 | LUCAS | 775 | 8+000 | 13+000 |  | BB | T3+ |  |  |  | X |  | X | X |  | X |  | 1 | 2 | 5 | 2 | 2 |  | 5 |  | X |  |  | 6 BBSG | 6 BBSG |  | 3 | 7 | 7 | 0.45 | 1.75 | 2.8 | 50
| SE | 2012-06-05 | LUCAS | 14 | 10+675 | 11+075 | X | BB | T4 |  |  |  |  | X | X |  |  |  |  | 1 | 1 | 2 | 2 | 2 |  | 2 | [5 empty] | 6 BBSG |  | 2 | 4 | 4 | 0.3 | 1 | 1.6 | 29
214 | NE | 2012-06-13 | GUILLEVIC | 160 | 10+460 | 10+490 |  | BB | T5- | [6 empty] | X | [5 empty] | 5 | 5 | 5 | 2 |  | Très dégradée en surface | [6 empty] | 0 | 10 | 7 | 0 | 2.5 | 2.8 | 53
250 | NE | 2012-06-13 | BESSONNEAU | 304 | 0+800 | 4+993 |  | ESU | T4 |  |  |  | X | X |  |  |  | X |  | 1 | 1 | 1 | 1 | 1 | 2 | [8 empty] | 2 | 2 | 3 | 0.3 | 0.5 | 1.2 | 20
133 | SO | 2012-07-10 | ALLIOU | 769bis | 15+700 | 16+700 |  | ECF | T3- | X |  | X |  |  | X |  | X |  |  | 2 | 1 | 5 | 2 | 2 |  | 2 | [5 empty] | 6 BBSG |  | 3 | 7 | 4 | 0.45 | 1.75 | 1.6 | 38
| SE | 2012-07-24 | LE GUENNEC | 775 | 37+000 | 38+150 |  | BB | T2 |  |  | X | X |  | X |  |  |  | X | 1 | 1 | 5 | 2 | 5 |  | 5 |  |  |  |  | 10 GB ou 12GB | 6 BBSG ou 4 BBM |  | 2 | 7 | 10 | 0.3 | 1.75 | 4 | 60.5
| SE | 2012-07-24 | LE GUENNEC | 775 | 40+200 | 40+400 |  | BB | T2 | [5 empty] | X |  |  |  | X |  |  | 2 | 2 | 2 |  | 5 |  |  |  |  | 10 GB ou 12GB | 6 BBSG ou 4 BBM |  | 0 | 4 | 7 | 0 | 1 | 2.8 | 38
| NO | 2012-08-22 | QUENTIN | 156 | 13+620 | 15+000 | X | BB/ESU | T5- | X |  |  | X |  | X | X |  |  | X | 1 | 2 | 2 | 2 | 1 |  | 2 | Drains à prévoir 13+650 | [6 empty] | 3 | 4 | 3 | 0.45 | 1 | 1.2 | 26.5
235 | NE | 2012-08-24 | St Jean Brevelay | 1 | 43+751 | 49+323 |  | ECF+repro | T3- |  | X | X | X |  | X | X | X | X | X | 1 | 2 | 2 | 2 | 2 | 5 |  | Priorité | [6 empty] | 3 | 4 | 7 | 0.45 | 1 | 2.8 | 42.5
156 | SE | 2012-08-24 | La Roche Bernard | 34 | 15+544 | 15+544 |  | BB | T3+ |  | X | X |  | X |  |  |  |  | X | 2 | 2 | 2 | 5 |  |  |  | 3/4 anneau très déformé | [6 empty] | 4 | 7 | 0 | 0.6 | 1.75 | 0 | 23.5
258 | NE | 2012-08-24 | La Gacilly | 777 | 0+600 | 9+600 |  | BB+Repro | T3- |  | X |  |  |  |  | X |  | X |  | 1 | 1 | 1 | 2 | 1 | 2 | [8 empty] | 2 | 3 | 3 | 0.3 | 0.75 | 1.2 | 22.5
253 | NE | 2012-08-24 | Guer | 311A | 0+000 | 0+825 |  | BB | T5- | [17 empty] | Très propre |  |  |  |  | ESU |  | 0 | 0 | 0 | 0 | 0 | 0 | 0
| SO | 2012-10-03 | Crac'h | 105 | 10+820 | 13+150 |  | BB/ESU | T3- | X |  | X | X | X | X | X |  |  | X | 2 | 5 | 5 | 5 | 5 |  | 5 | Pas de largeur, dangereux pour Pl |  |  | Poutre de rive CDF+ GB | 10 cm de GB3 | 6 BBSG3 |  | 7 | 10 | 10 | 1.05 | 2.5 | 4 | 75.5

## Tableau terrain
Bilan diagnostic chaussée
[9 empty] | Informatif (mettre une croix) | [9 empty] | Surface concernée et/ou état de dégradation
N° Opération | ATD | Date Diagnostic | CERD | RD | Pr |  | Traversée d'Agglo | Support | [10 empty] | 1 = faible, 2=moyen, 5=important
[19 empty] | Profil |  | Surface |  | Structure
[5 empty] | Début | Fin |  |  | Dévers,voie bombée | Ondulation | Orniérage,déformation | Affaissement de rives | Tassement, affaissement,flache | Fissures longitudinales/transversales (avec ou sans présence de PATA/pontage) | Faïençage (avec ou sans présence de PATA) | Arrachement,pelade,plumage,nid de poule | Ressuage/Glaçage | Revêtement usé | Surface concernée (sur 5) | Etat de dégradation (sur 5) | Surface concernée (sur 5) | Etat de dégradation (sur 5) | Surface concernée (sur 5) | Etat de dégradation (sur 5) | NOTE LABO SI DÉFLEXION (sur 5) | Observations / Autres

## Feuil2
CHOIX DES PRODUITS EN FONCTION DE L'ETAT DE DEGRADATION
| Dévers,voie bombée | Ondulation | Orniérage,déformation | Affaissement de rives | Tassement, affaissement,flache | Fissures longitudinales/transversales (avec ou sans présence de PATA/pontage) | Faïençage (avec ou sans présence de PATA) | Arrachement,pelade,plumage,nid de poule | Ressuage/Glaçage | Revêtement usé
Note 1 | BBSG | BBM | BBM | BBSG | BBSG | ESU | ESU | ESU | BBTM | ESU
[6 empty] | BBTM | BBTM
Note 2 | BBSG | BBM | BBSG | BBSG | BBSG | ESU | ESU | BBM |  | ESU
[6 empty] | BBM | BBM |  |  | BBTM
Note 5 | BBSG | BBSG | BBSG | BBSG | BBSG | BBSG | BBSG | BBSG |  | ESU
| GB |  | GB | GB | GB | GB | GB |  |  | BBTM
Epaisseur MO
| Produit |  | Mini | Maxi | Ahérence | Bruit
| ESU |  |  |  | +++ | - -
| BBTM |  | 2 | 3 | +++ | +++ | Ne pas utiliser dans les zones à giration
| BBM |  | 3 | 4 | ++ | ++
| BBSG 0/10 |  | 5 | 7 | + | +
| BBSG 0/14 |  | 5 | 9 | - | -
| GB 0/14 |  | 8 | 14 | SO | SO
| GB 0/20 |  | 10 | 16 | SO | SO